## Датасет
sample_id | soil_type | omega | sand_pct | silt_pct | clay_pct | rho_bulk | model_n | model_t | model_c | k_d | kd_k | e | d_p | phi_exp | phi_exp_sd | phi_DEM | phi_DEM_sd | delta_phi | split
S001 | супесчаный | 12.0 | 70 | 20 | 10 | 1.3 | LSP | Coulomb | Linear | 0.22 | 0.2 | 0.45 | 3.0 | 15.5 | 0.4 | 15.1 | 0.5 | -0.40000000000000036 | train
S002 | супесчаный | 13.5 | 70 | 20 | 10 | 1.31 | LSP | Coulomb | Linear | 0.23 | 0.2 | 0.45 | 3.0 | 16.2 | 0.5 | 16.0 | 0.6 | -0.1999999999999993 | val
L001 | лёгкий суглинок | 16.0 | 55 | 25 | 20 | 1.35 | Hertz | Linear | Linear | 0.28 | 0.24 | 0.4 | 3.2 | 19.2 | 0.6 | 19.5 | 0.6 | 0.3000000000000007 | train
L002 | лёгкий суглинок | 18.0 | 55 | 25 | 20 | 1.36 | Hertz | Linear | Linear | 0.29 | 0.25 | 0.4 | 3.2 | 21.7 | 0.7 | 21.1 | 0.7 | -0.5999999999999979 | test
M001 | средний суглинок | 22.0 | 40 | 35 | 25 | 1.45 | Hertz | Mindlin-Deresiewicz | Linear | 0.3 | 0.26 | 0.38 | 3.4 | 26.3 | 0.8 | 26.9 | 0.8 | 0.5999999999999979 | train
M002 | средний суглинок | 24.5 | 40 | 35 | 25 | 1.46 | Hertz | Coulomb | JKR | 0.31 | 0.27 | 0.36 | 3.4 | 28.1 | 0.8 | 27.6 | 0.9 | -0.5 | val
M003 | средний суглинок | 18.5 | 40 | 35 | 25 | 1.44 | Hertz | Linear | JKR | 0.29 | 0.25 | 0.4 | 3.4 | 24.4 | 0.7 | 24.8 | 0.7 | 0.40000000000000213 | train
H001 | тяжёлый суглинок | 29.0 | 25 | 30 | 45 | 1.55 | Hertz | Mindlin-Deresiewicz | JKR | 0.35 | 0.3 | 0.32 | 3.6 | 49.5 | 1.2 | 50.8 | 1.1 | 1.2999999999999972 | train
H002 | тяжёлый суглинок | 31.0 | 25 | 30 | 45 | 1.57 | Hertz | Coulomb | JKR | 0.36 | 0.31 | 0.3 | 3.6 | 58.0 | 1.5 | 57.2 | 1.4 | -0.7999999999999972 | val
H003 | тяжёлый суглинок | 27.0 | 25 | 30 | 45 | 1.54 | Hertz | Mindlin-Deresiewicz | JKR | 0.34 | 0.29 | 0.34 | 3.6 | 42.5 | 1.0 | 43.1 | 1.0 | 0.6000000000000014 | test
S003 | супесчаный | 11.5 | 70 | 20 | 10 | 1.29 | LSP | Coulomb | Linear | 0.21 | 0.19 | 0.46 | 3.0 | 15.1 | 0.3 | 14.9 | 0.4 | -0.1999999999999993 | train
M004 | средний суглинок | 21.0 | 40 | 35 | 25 | 1.45 | Hertz | Mindlin-Deresiewicz | Linear | 0.3 | 0.26 | 0.38 | 3.4 | 25.4 | 0.7 | 25.1 | 0.7 | -0.29999999999999716 | test

## Блок A. Свойства почвы (входы M
Блок A. Свойства почвы (входы ML)
Переменная | Обозначение | Ед. | Тип | Назначение | Приоритет
Тип почвы (класс) | soil_type | – | катег. | стратификация по механическому составу | обяз
Влажность | ω | % мас. | число | ключевой фактор адгезии/угла откоса | обяз
Грансостав: песок | sand_pct | % | число | предиктор трения/сцепления | обяз
Грансостав: пыль | silt_pct | % | число | см. выше | желат
Грансостав: глина | clay_pct | % | число | влияет на когезию | обяз
Плотность сложения (bulk) | ρ_bulk | г/см³ | число | масштабирует силы/уплотнение | желат
Плотность частиц | ρ_p | г/см³ | число | для DEM-массы частиц | желат
Угол внутреннего трения | φ_int | ° | число | физ. ориентир для калибровки | желат
Коэффициент сцепления (кохезия) | c | кПа | число | для когезионных моделей | желат
Водопроницаемость/вязкость водной плёнки | k_w | – | число | прокси липкости при ω↑ | опц
Температура пробы | T | °C | число | контроль достоверности | опц

## Блок B. Эксперимент (угол откос
Блок B. Эксперимент (угол откоса и др.)
Переменная | Обозначение | Ед. | Тип | Назначение | Приоритет
ID пробы | sample_id | – | строка | связь наборов | обяз
Метод угла откоса (описание стенда) | method_ar | – | текст | воспроизводимость | обяз
Угол естественного откоса | φ_exp | ° | число | главная целевая метка для калибровки | обяз
SD угла откоса | σ(φ_exp) | ° | число | вес в лоссе/неопределённость | желат
Темп подъёма воронки | v_lift | м/с | число | сопоставимость с DEM | желат
Масса навески | m | кг | число | формирует конус | опц
Влажность при испытании | ω_exp | % | число | контроль | обяз
Дата/оператор/лаборатория | meta_exp | – | текст | аудит/качество | опц

## Блок C. Параметры DEM (входы и
Блок C. Параметры DEM (входы и настройки)
Переменная | Обозначение | Ед. | Тип | Назначение | Приоритет
Модель нормальных сил | model_n | enum{LSP,HSCM,Hertz} | катег. | выбор контактной модели | обяз
Модель тангенциальных сил | model_t | enum{Linear,Coulomb,MD} | катег. | см. сочетания | обяз
Модель сцепления | model_c | enum{None,Linear,JKR,EEPA,PBond} | катег. | адгезия/когезия | обяз
Коэфф. трения (частица-частица) | k_d (μ_pp) | – | число | калибруемый параметр | обяз
Коэфф. трения (частица-стенка) | k_{d.k} (μ_pw) | – | число | калибруемый параметр | обяз
Коэфф. восстановления | e | – | число | демпфирование | желат
Модуль Юнга частицы | E | Па | число | жёсткость контакта | желат
Коэфф. Пуассона | ν | – | число | механика контакта | желат
Параметры когезии (линейн./JKR/EEPA) | θ_c | – | вектор | сила сцепления/энергия поверхности | желат
Форма частиц | shape | enum{сфера,суперэллипс,poly} | катег. | влияние формы | желат
Размер частиц (эффект масштаба) | d_p | мм | число | апскейл/коарс-гранулы | обяз
Кол-во частиц | N_p | – | число | воспроизводимость | желат
Шаг интегрирования | Δt | с | число | стабильность | желат
Время моделирования | t_sim | с | число | стационарность конуса | желат
Скорость подъёма воронки в DEM | v_lift_DEM | м/с | число | сопоставимость с натурой | желат
RNG seed | rng | – | число | повторяемость | опц
Версия ПО/билда | sw_ver | – | текст | трассируемость | опц

## Блок D. Отклики целевые перем
Блок D. Отклики / целевые переменные (y) и метрики сравнения
Переменная | Обозначение | Ед. | Тип | Назначение | Приоритет
Угол откоса (DEM) | φ_DEM | ° | число | сопоставление с φ_exp | обяз
Ошибка по углу | Δφ = φ_DEM−φ_exp | ° | число | целевая функция/лосс | обяз
Дисперсия угла (DEM) | σ(φ_DEM) | ° | число | устойчивость модели | желат
Силы/моменты (если есть стенд) | F_t, M | Н, Н·м | число | вторичные цели | опц
Энергоёмкость процесса | E_drive ∝ M·RPM | усл. ед. | число | многокритерий | опц
Время сходимости конуса | t_conv | с | число | стабильность | опц

## Блок E. Служебные ML-технически
Блок E. Служебные/ML-технические поля
Переменная | Обозначение | Ед. | Тип | Назначение | Приоритет
Разделение на выборки | split | enum{train,val,test} | катег. | честная оценка | обяз
Вес наблюдения | w | – | число | учёт σ(φ_exp) | желат
Флаг качества записи | qc_flag | enum{ok, warn, drop} | катег. | фильтрация | желат
Источник записи | source | enum{натур,DEM,расчёт} | катег. | трассируемость | обяз